## Лист1
ООО «Анжеромаш-Сталь»
Адрес: 654006, РФ, Кемеровская область, г. Новокузнецк,
ул. Лизы Чайкиной, 2А офис 405
Тел/факс: +7 (3843) 99-39-01, 99-39-02, 99-39-03
E-mail: info@angeromash-steel.ru
Остатки нестандартного раскроя на складах Анжеромаш-Сталь
Остатки металла
№ п/п | Номенклатура |  |  | параметры |  |  |  | № сертификата | склад/город | примечание
| марка | твердость | S мм | кол-во | вес/кг | размер/мм | форма
1 | Quard | 450 | 30 | 1 | 56 | 30*118*2030 | лист | 55105571, НЛМК, 111378, 816286 C4 1102 | Новокузнецк
2 | Quard | 450 | 30 | 1 | 1787 | 30*2000*3794 | лист |  | Новокузнецк
3 | Quard | 450 | 20 | 1 | 1319 | 20*2000*4200 | лист | 56524697, НЛМК, 123942, 820930 В2 1101 | Новокузнецк
4 | Quard | 450 | 20 | 1 | 24.864 | 20*196*808 | лист |  | Новокузнецк
5 | Quard | 450 | 20 | 1 | 1504 | 20*2000*4800 | лист | 55105571, НЛМК, 157853, 816282 B3 1102 | Красноярск
6 | 30ХГСА |  | 20 |  | 5.01 | н/д | полоса |  | Новокузнецк
7 | Quend
8 | Quend
Note on H12: PK:
Note on H15: PK: